## Sheet1
混凝土构件裂缝检测报告
工程名称 |  | 检验方式 |  | 检测日期 | 检测环境
委托单位 |  | 报告日期 |  | 构 件 | 报告编号
检测规范 | GB/T50344-2004 GB50010-2002 | 使用设备 | 裂缝宽度检测仪 裂缝深度检测仪 钢尺 塞尺等
项目 | 裂缝宽度（mm） | 裂缝深度（mm） |  | 裂缝描述
21×A/轴 | 0.763 | 53 |  | 检测裂缝均呈竖向分布，表现为收缩变形缝，属浅层裂缝（裂缝深度h与结构厚度H的关系如下：h≤0.1H表面裂缝；0.1H＜h＜0.5H浅层裂缝；0.5H≤h＜1.0H纵深裂缝；h=H贯穿裂缝。）
20×A/轴 | 0.668 | 45
17×P轴左 | 0.315 | 39
17×P轴右 | 0.457 | 52
以下空白
备注 | 裂缝宽度检测时剔除表面浮渣进行测试，表中裂缝宽度为最大裂缝宽度，裂缝深度为最大裂缝宽度处所对应裂缝深度。
说明 | 1、 报告不得涂改、增删，否则一律无效。
2、 报告需由技术负责人、复核人签字和加盖报告专用章后方可生效。
3、对检测报告若有异议，应于收到报告之日起15日内向检测单位提出，逾期不再受理。
4、报告复制无效。
试验单位： | 技术负责： |  |  | 复核： | 试验：