## Sheet1
地 基 土 物 理 力 学 指 标 数 理 统 计 表
工程编号：ZL2017-102-01 工程名称：资本小镇酒店项目
地 层 编 号 | 地 层 名 称 | 统 计 指 标 | 物理性质指标 | [11 empty] | 颗 粒 组 成 (mm) | [6 empty] | 固结 | [7 empty] | 直剪试验 | [5 empty] | 水 平 渗 透 系数 | 垂 直 渗 透 系数 | 三轴试验 | [5 empty] | 无侧限 |  |  | 原位测试 | [7 empty] | 单轴极限抗压强度试验
|  |  | 含 水 率 | 湿 密 度 | 干 密 度 | 重 度 | 干 重 度 | 比 重 | 孔 隙 比 | 饱 和 度 | 液 限 | 塑 限 | 液 性 指 数 | 塑 性 指 数 | 碎石 | 砾石 | 砂粒 |  |  | 粉粒 | 粘粒 | 压 缩 系 数 | 压 缩 模 量 | 压 缩 系 数 | 压 缩 模 量 | 压 缩 系 数 | 压 缩 模 量 | 先期 固结 压力 | 固 结 系 数 | 快 剪 |  | 固 快 |  | 慢 剪 |  |  |  | UU |  | CU |  | CD |  | 原状土 抗压 强度 | 重塑土 抗压 强度 | 灵 敏 度 | 比 贯 入 阻 力 | 锥 头 阻 力 | 侧 壁 摩 擦 力 | 摩 阻 比 | 标 准 贯 入 | 轻型 动力 触探 | 重型 动力 触探 | 超重型 动力 触探
[15 empty] | 20> | 20~2 | 2.0 ~ 0.5 | 0.5 ~ 0.25 | 0.25 ~ 0.075 | 0.075 ~ 0.005 | <0.005 | [8 empty] | 粘 聚 力 | 内 摩 擦 角 | 粘 聚 力 | 内 摩 擦 角 | 粘 聚 力 | 内 摩 擦 角 |  |  | 粘 聚 力 | 内 摩 擦 角 | 粘 聚 力 | 内 摩 擦 角 | 粘 聚 力 | 内 摩 擦 角
|  |  | ω0 | ρ | ρd | γ | γd | Gs | e | Sr | ωl | ωp | IL | IP | [7 empty] | a1-2 | ES1-2 | a2-3 | ES2-3 | a3-4 | ES3-4 | Pc | Cv | c | φ | c | φ | c | φ | kh | kv | Cuu | φuu | Ccu | φcu | Ccd | φcd | qu | qu' | St | Ps | qc | fs | Rf | N | N10 | N63.5 | N120 | Rb | Rc
|  |  | (%) | (kg/m3) | (kg/m3) | (kN/m3) | (kN/m3) |  |  | (%) | (%) | (%) |  |  | (%) | (%) | (%) | (%) | (%) | (%) | (%) | (MPa-1) | (MPa) | (MPa-1) | (MPa) | (MPa-1) | (MPa) | (kPa) | (cm2/s) | (kPa) | (°) | (kPa) | (°) | (kPa) | (°) | (cm/s) | (cm/s) | (kPa) | (°) | (kPa) | (°) | (kPa) | (°) | (kPa) | (kPa) |  | (MPa) | (MPa) | (kPa) | (%) | (击/30cm) | (击/30cm) | (击/10cm) | (击/10cm) | (MPa) | (MPa)
① | 素填土 | 统计频数
最大值
最小值
平均值
标准差
变异系数
修正系数
标准值
② | 粉质粘土 | 统计频数 | 12 | 12 | 12 | 12 | 12 | 12 | 12 | 12 | 12 | 12 | 12 | 12 | [7 empty] | 12 | 12 |  |  |  |  | c: 6; φ: 6; kh: 3; kv: 3; Cuu: 3; φuu: 3
|  | 最大值 | 28.6 | 2 | 1.603 | 19.6 | 15.7134 | 2.72 | 0.82046 | 99.025 | 38.1 | 21.7 | 0.526 | 16.4 | [7 empty] | 0.35 | 7.3559 |  |  |  |  | c: 58; φ: 22.6; kh: 6e-06; kv: 4.9e-06; Cuu: 69; φuu: 6.6
|  | 最小值 | 22.8 | 1.908 | 1.494 | 18.698 | 14.6421 | 2.71 | 0.69014 | 89.528 | 29.8 | 18.4 | 0.319 | 11.4 | [7 empty] | 0.24 | 5.2013 |  |  |  |  | c: 35; φ: 19; kh: 4.8e-06; kv: 3.9e-06; Cuu: 54; φuu: 5.9
|  | 平均值 | 25.2417 | 1.9618 | 1.5668 | 19.2247 | 15.3536 | 2.7125 | 0.73211 | 93.5042 | 32.925 | 19.625 | 0.42433 | 13.3 | [7 empty] | 0.285 | 6.1484 |  |  |  |  | c: 44.5; φ: 20.6; kh: 5.5667e-06; kv: 4.4667e-06; Cuu: 63; φuu: 6.3
|  | 标准差 | 1.6871 | 0.02396 | 0.033654 | 0.23464 | 0.32958 | 0.0045084 | 0.04044 | 3.1577 | 2.6136 | 1.0428 | 0.067749 | 1.5713 | [7 empty] | 0.03 | 0.68 |  |  |  |  | c: 7.8166; φ: 1.3084
|  | 变异系数 | 0.066838 | 0.012213 | 0.02148 | 0.012205 | 0.021466 | 0.0016621 | 0.055238 | 0.033771 | 0.079382 | 0.053138 | 0.15966 | 0.11815 | [7 empty] | 0.11828 | 0.1104 |  |  |  |  | c: 0.17566; φ: 0.063516
|  | 修正系数 | 1.035 | 0.9936 | 0.98874 | 0.9936 | 0.98874 | 0.99913 | 1.029 | 1.0177 | 0.95837 | 0.97214 | 1.0837 | 1.062 | [7 empty] | 1.062 | 0.94211 |  |  |  |  | c: 0.85498; φ: 0.94756
|  | 标准值 | 26.1264 | 1.9492 | 1.5491 | 19.1016 | 15.1807 | 2.7101 | 0.75332 | 95.1601 | 31.5544 | 19.0781 | 0.45986 | 14.124 | [7 empty] | 0.30268 | 5.7924 |  |  |  |  | c: 38.0466; φ: 19.5198
⑩-2 | 强风化砾岩 | 统计频数 | [50 empty] | 130
|  | 最大值 | [50 empty] | 45
|  | 最小值 | [50 empty] | 26
|  | 平均值 | [50 empty] | 34.4231
|  | 标准差 | [50 empty] | 5.2516
|  | 变异系数 | [50 empty] | 0.15256
|  | 修正系数 | [50 empty] | 0.97716
|  | 标准值 | [50 empty] | 33.6368
⑩-3 | 中等风化砾岩 | 统计频数 | [52 empty] | 20.0
|  | 最大值 | [52 empty] | 49.5
|  | 最小值 | [52 empty] | 26.1
|  | 平均值 | [52 empty] | 34.1
|  | 标准差 | [52 empty] | 6.234
|  | 变异系数 | [52 empty] | 0.182
|  | 修正系数 | [52 empty] | 0.928
|  | 标准值 | [52 empty] | 31.7