## Sheet1
产 品 性 能 测 试 报 告
PRODUCT PROPERTY TEST REPORT
客户 （CUSTOMER） |  | MOTOROLA |  | 型号 （MODEL） | 7586622P
测试仪器 （TEST EQUIPMENT） |  | 7-ⅡB磨擦仪/专用刀具/铅笔 |  | 测试日期 （TEST DATE） | 2003-01-24
样品来源 （SOURCE OF SAMPLE） |  | 生产取样 |  | 样品状态 （SAMPLE STATUS） | 键帽
测试条件（TEST CONDITION）：
⒈ 温度：25℃ 湿度：65%
测试规格（TEST SPECIFICATION）：
⒈ 外观：不可有明显变化； ⒉ 耐磨测试在 175g压力下，RCA 750 圈； |  |  |  | ⒊ 剥离测试：破坏面积＜15% ⒋ 硬度测试：在铅笔划动下，表面外观无变化
样品①（SAMPLE Ⅰ） |  |  | 样品②（SAMPLE Ⅱ） |  | 样品③（SAMPLE Ⅲ）
项目 （ITEMS） | 测试结论 （TEST CONCLUSION） |  | 项目 （ITEMS） | 测试结论 （TEST CONCLUSION） | 项目 （ITEMS） | 测试结论 （TEST CONCLUSION）
外观 (APPEARANCE) | 合格 |  | 外观 (APPEARANCE) | 合格 | 外观 (APPEARANCE) | 合格
耐磨圈数 (ABRASION RINGS) | 100圈（未破） |  | 剥离测试 (PEELING OFF TEST) | 合格＜15% | 硬度测试 (HARDNESS TEST) | 合格（2H）
最终判定（FINAL JUDGMENT）：
合格
备注（REMARK）：
保存期（PRESERVED TERM）：一年（ONE YEAR） 表格号（FORM NUMBER）：QC076-0
测试者（TESTER）： 审核（CHECK）：

## Sheet1 (2)
产 品 性 能 测 试 报 告
PRODUCT PROPERTY TEST REPORT
客户 （CUSTOMER） |  | MOTOROLA |  | 型号 （MODEL） | 7586622P
测试仪器 （TEST EQUIPMENT） |  | 7-ⅡB磨擦仪/专用刀具/铅笔 |  | 测试日期 （TEST DATE） | 2003-01-24
样品来源 （SOURCE OF SAMPLE） |  | 生产取样 |  | 样品状态 （SAMPLE STATUS） | 键帽
测试条件（TEST CONDITION）：
⒈ 表面涂满防晒油； ⒉ 温度：-40℃～+85℃ ⒊ 循环次数：24次 |  |  |  | ⒋ 循环时间：1H/次 ⒌总测试时间：48H
测试规格（TEST SPECIFICATION）：
⒈ 外观：不可有明显变化； ⒉ 耐磨测试在 175g压力下，RCA 750 圈； |  |  |  | ⒊ 剥离测试：破坏面积＜15% ⒋ 硬度测试：在铅笔划动下，表面外观无变化
样品①（SAMPLE Ⅰ） |  |  | 样品②（SAMPLE Ⅱ） |  | 样品③（SAMPLE Ⅲ）
项目 （ITEMS） | 测试结论 （TEST CONCLUSION） |  | 项目 （ITEMS） | 测试结论 （TEST CONCLUSION） | 项目 （ITEMS） | 测试结论 （TEST CONCLUSION）
外观 (APPEARANCE) | 合格 |  | 外观 (APPEARANCE) | 合格 | 外观 (APPEARANCE) | 合格
耐磨圈数 (ABRASION RINGS) | 100圈（未破） |  | 剥离测试 (PEELING OFF TEST) | 合格＜15% | 硬度测试 (HARDNESS TEST) | 合格（2H）
最终判定（FINAL JUDGMENT）：
合格
备注（REMARK）：
保存期（PRESERVED TERM）：一年（ONE YEAR） 表格号（FORM NUMBER）：QC076-0
测试者（TESTER）： 审核（CHECK）：

## Sheet1 (3)
产 品 性 能 测 试 报 告
PRODUCT PROPERTY TEST REPORT
客户 （CUSTOMER） |  | MOTOROLA |  | 型号 （MODEL） | 7586622P
测试仪器 （TEST EQUIPMENT） |  | 7-ⅡB磨擦仪/专用刀具/铅笔 |  | 测试日期 （TEST DATE） | 2003-01-24
样品来源 （SOURCE OF SAMPLE） |  | 生产取样 |  | 样品状态 （SAMPLE STATUS） | 键帽
测试条件（TEST CONDITION）：
⒈ 温度：-40℃～+85℃ ⒉ 循环次数：24次 |  |  |  | ⒊ 循环时间：1H/次 ⒋总测试时间：48H
测试规格（TEST SPECIFICATION）：
⒈ 外观：不可有明显变化； ⒉ 耐磨测试在 175g压力下，RCA 750 圈； |  |  |  | ⒊ 剥离测试：破坏面积＜15% ⒋ 硬度测试：在铅笔划动下，表面外观无变化
样品①（SAMPLE Ⅰ） |  |  | 样品②（SAMPLE Ⅱ） |  | 样品③（SAMPLE Ⅲ）
项目 （ITEMS） | 测试结论 （TEST CONCLUSION） |  | 项目 （ITEMS） | 测试结论 （TEST CONCLUSION） | 项目 （ITEMS） | 测试结论 （TEST CONCLUSION）
外观 (APPEARANCE) | 合格 |  | 外观 (APPEARANCE) | 合格 | 外观 (APPEARANCE) | 合格
耐磨圈数 (ABRASION RINGS) | 100圈（未破） |  | 剥离测试 (PEELING OFF TEST) | 合格＜15% | 硬度测试 (HARDNESS TEST) | 合格（2H）
最终判定（FINAL JUDGMENT）：
合格
备注（REMARK）：
保存期（PRESERVED TERM）：一年（ONE YEAR） 表格号（FORM NUMBER）：QC076-0
测试者（TESTER）： 审核（CHECK）：

## Sheet1 (5)
产 品 性 能 测 试 报 告
PRODUCT PROPERTY TEST REPORT
客户 （CUSTOMER） |  |  |  | 型号 （MODEL）
测试仪器 （TEST EQUIPMENT） |  | RCA测试仪/百格刀、3M600胶布/硬度仪 |  | 测试日期 （TEST DATE）
样品来源 （SOURCE OF SAMPLE） |  |  |  | 样品状态 （SAMPLE STATUS）
测试条件（TEST CONDITION）：
温度： ℃ 湿度： % 压力： 其他：
测试规格（TEST SPECIFICATION）：
寿命： ；百格： ；硬度：
耐磨样品①（SAMPLE Ⅰ） |  |  | 附着力样品②（SAMPLE Ⅱ） |  | 硬度样品③（SAMPLE Ⅲ）
项目 （ITEMS） | 测试结论 （TEST CONCLUSION） |  | 项目 （ITEMS） | 测试结论 （TEST CONCLUSION） | 项目 （ITEMS） | 测试结论 （TEST CONCLUSION）
外观 (APPEARANCE) |  |  | 外观 (APPEARANCE) |  | 外观 (APPEARANCE)
耐磨圈数 (ABRASION RINGS) |  |  | 剥离测试 (PEELING OFF TEST) |  | 硬度测试 (HARDNESS TEST)
最终判定（FINAL JUDGMENT）：
备注（REMARK）：
测试者（TESTER）： 审核（CHECK）：
保存期：一年 表格号：

## Sheet1 (4)
产 品 性 能 测 试 报 告
PRODUCT PROPERTY TEST REPORT
客户 （CUSTOMER） |  |  | 型号 （MODEL）
测试仪器 （TEST EQUIPMENT） |  |  | 测试日期 （TEST DATE）
样品来源 （SOURCE OF SAMPLE） |  |  | 样品状态 （SAMPLE STATUS）
测试条件（TEST CONDITION）：
测试规格（TEST SPECIFICATION）：
样品①（SAMPLE Ⅰ） |  | 样品②（SAMPLE Ⅱ） |  | 样品③（SAMPLE Ⅲ）
项目 （ITEMS） | 测试结论 （TEST CONCLUSION） | 项目 （ITEMS） | 测试结论 （TEST CONCLUSION） | 项目 （ITEMS） | 测试结论 （TEST CONCLUSION）
外观 (APPEARANCE) |  | 外观 (APPEARANCE) |  | 外观 (APPEARANCE)
耐磨圈数 (ABRASION RINGS) |  | 剥离测试 (PEELING OFF TEST) |  | 硬度测试 (HARDNESS TEST)
最终判定（FINAL JUDGMENT）：
备注（REMARK）：
测试者（TESTER）： 审核（CHECK）：
保存期（PRESERVED TERM）：一年（ONE YEAR） 表格号（FORM NUMBER）：QC076-0