## 标准索引表格
序号 | 类别 | 产品名称 | 进场需提交的资料及内容 | 是否强制进场复验 | 进场材料复验项目 | 进场材料复验方法 | 国家标准要求 | 万科标准要求(具体指标以采购合同为准,本表仅供参考) | 进场材料复检抽样原则 | 检测责任单位(具体以采购合同要求为准) | 进场材料复检依据及编号 | 备注
1 | 地板 | 实木复合地板 | 产品出厂检验报告（外观质量、规格尺寸、含水率、浸渍剥离实验和甲醛释放） | 是 | 甲醛释放量 | 干燥法 | ≤1.5 mg/l | ≤0.5 mg/l | 以项目标段为单位，人造木板或饰面人造木板面积大于500m2时，应对不同产品、批次材料的游离甲醛含量或游离甲醛释放量分别进行复验。 | 供应商或装修总包进行检测，监理见证 | GB 50325-2010《民用建筑工程室内环境污染控制规范》；GB18580-2001《室内装饰装修材料人造板及其制品中甲醛释放限量》GB/T18103-2000《实木复合地板》 | 采购部门根据合同要求对供应商工厂每年随机抽样一次
|  |  |  | 是 | 含水率 |  | 依据各地标准 | 国标 | 以合同为单位，项目现场随机见证抽样送检。
|  |  |  | 是 | 耐磨性 |  | 耐磨性≤0.08g/100r | ≤0.08，且漆膜未磨透 ，拉丝面地板≤0.15，且漆膜未磨透)
|  | 实木复合踢脚线 | 合格证 | 是 | 甲醛释放量 | 干燥法 | ≤1.5 mg/l | 国标 | 以项目标段为单位，人造木板或饰面人造木板面积大于500m2时，应对不同产品、批次材料的游离甲醛含量或游离甲醛释放量分别进行复验。
|  | 强化地板 | 产品出厂检验报告（外观质量、规格尺寸、含水率、浸渍剥离实验和甲醛释放） | 是 | 甲醛释放量 | 干燥法 | ≤1.5 mg/l | ≤0.5 mg/l | 以项目标段为单位，人造木板或饰面人造木板面积大于500m2时，应对不同产品、批次材料的游离甲醛含量或游离甲醛释放量分别进行复验。 |  | GB 50325-2001《民用建筑工程室内环境污染控制规范》；GB18580-2001《室内装饰装修材料人造板及其制品中甲醛释放限量》GB/T18102-2007《浸渍纸层压木质地板》
|  |  |  | 是 | 含水率 |  | 依据各地标准 | 国标 | 以合同为单位，项目现场随机见证抽样送检。
|  |  |  | 是 | 耐磨性 |  | 强化耐磨转数≥6000转（家用1级） | 强化耐磨转数≥6000转（家用1级
|  | 强化踢脚线 | 合格证 | 是 | 甲醛释放量 | 干燥法 | ≤1.5 mg/l | ≤0.5 mg/l | 以项目标段为单位，人造木板或饰面人造木板面积大于500m2时，应对不同产品、批次材料的游离甲醛含量或游离甲醛释放量分别进行复验。
2 | PVC覆膜门(含背景墙)、实木贴皮门 | 门扇板材 | 产品出厂检测报告（门框、门扇允许偏差 留缝限值 装饰面贴面表面外观 漆饰表面外观 含水率 浸渍剥离试验 表面胶合强度 甲醛释放量 锁舌伸出长度 锁铆接件无松动 钥匙拔出静拉力 斜舌开启灵活 斜舌轴向静载荷 斜舌闭合力 钥匙、旋钮开锁灵活，单锁头开锁 执手转动灵活 锁体内活动部位加润滑剂 表面粗糙度 锁头外观 钥匙外观 面板外观 锁舌缩回舌端面伸出高度 涂漆件外观 电镀件外观 ） | 是 | 甲醛释放量 | 干燥法 | ≤1.5mg/l | ≤1.5mg/l | 以项目标段为单位，人造木板或饰面人造木板面积大于500m2时，应对不同产品、批次材料的游离甲醛含量或游离甲醛释放量分别进行复验。 | 供应商或装修总包进行检测，监理见证 | GB 50325-2001《民用建筑工程室内环境污染控制规范》；GB18580-2001《室内装饰装修材料人造板及其制品中甲醛释放限量》；WB 1024-2006木质门；室内装饰装修材料木家具中有害物质限量GB18584-2001 | 采购部门依据合同要求对供应商工厂每年随机抽样一次
|  |  |  | 是 | 含水率 |  | 依据各地标准 | 国标 | 以合同为单位，项目现场随机见证抽样送检。
|  | 副框板材 |  | 是 | 甲醛释放量 | 干燥法 | ≤1.5mg/l | ≤1.5mg/l | 以项目标段为单位，人造木板或饰面人造木板面积大于500m2时，应对不同产品、批次材料的游离甲醛含量或游离甲醛释放量分别进行复验。
3 | 橱柜、衣柜、浴室柜 | 橱柜 | 产品合格证、产品出厂检测报告（三聚氰胺板、PVC门板、电视背景板 - 外观质量、规格尺寸、表面耐磨、表面耐污染、耐龟裂、耐水蒸气、甲醛释放； 人造石台面 - 尺寸偏差、外观质量、巴氏硬度、落球冲击、香烟燃烧） | 是 | 甲醛释放量 | 干燥器法 | ≤1.5g/ml | ≤1.5 mg/l | 以项目标段为单位，人造木板或饰面人造木板面积大于500m2时，应对不同产品、批次材料的游离甲醛含量或游离甲醛释放量分别进行复验。 | 供应商或装修总包，监理见证 | GB 50325-2001《民用建筑工程室内环境污染控制规范》；GB18580-2001《室内装饰装修材料人造板及其制品中甲醛释放限量》；室内装饰装修材料木家具中有害物质限量GB18584-2001 其余GB/T15102-2006；GB/T15102-2006 | 采购部门依据合同要求对供应商工厂每年随机抽样一次
|  |  |  | 是 | 静曲强度 | 破坏实验现场抽检 | ≥15MPa | 同国标 | 以合同为单位，项目现场随机见证抽样送检。
|  |  |  | 是 | 吸水厚度膨胀率 | 破坏实验现场抽检 | ≤8.0%
4 | 壁纸 | 纯纸壁纸 PVC壁纸 无纺纸壁纸 布基壁纸 | 合格证、产品出厂检测报告(国家检测报告：国家建筑测试中心检测的同类材质产品有效期内的报告，含：可溶性重金属、氯乙烯单体、甲醛及物理性能；出厂自检报告：含规格、尺寸、外观等物理性能） | 否 | 重金属（八大重金属） | 分光光度计法 | 铅≤90 镉≤25 铬≤60 汞≤20 钡≤500 砷≤8 硒≤165 锑≤20 单位：mg/Kg | 铅≤45 镉≤15 铬≤30 汞≤10 钡≤250 砷≤4 硒≤100 锑≤10 单位：mg/Kg | 对产品质量有疑义时以项目为单位，按型号抽检 | 供应商或装修总包进行检测，监理见证 | 室内装饰装修材料壁纸中有害物质限量GB18585-2001
|  |  |  | 否 | 甲醛 | 萃取法 | ≤120（mg/Kg） | ≤60（mg/Kg）
|  |  |  | 否 | 氯乙烯单体 | 气相色谱法 | ≤0.2（mg/Kg） | ≤0.2（mg/Kg）
5 | 石材 |  | 合格证 | 是 | 放射性 | 低本底多道γ能谱仪检测。 | 内照射指数IRa≤1.0，Ir≤1.3； | 国标A类 | 依据国标进行进场检验。 | 供应商或装修总包进行检测，监理见证 | 《建筑材料放射性核素限量》GB6566-2001；GB 50325-2001《民用建筑工程室内环境污染控制规范》（2006版）；天然大理石建筑板材 GB/T 19766-2005
|  |  |  | 否 | 吸水率；光泽度；干燥弯曲强度；干燥压缩强度； | 低本底多道γ能谱仪检测 | 吸水率≤0.50%，干燥压缩强度≥50.0MPa，干燥弯曲强度≥7.0MPa | 国标 | 对产品质量有疑义时以项目为单位，按型号抽检 | 供应商或装修总包，监理见证
6 | 淋浴屏 | 淋浴屏 | 合格证、说明书 | 否 |  |  |  | 国标 | 如对产品质量有疑问,按国标要求复检 | 供应商或装修总包，监理见证 | QB 2584-2007《淋浴房》行业标准
7 | 热水器 | 燃气热水器 | 合格证、说明书 | 否 |  |  |  | 国标 | 如对产品质量有疑问,按国标要求复检 | 供应商或装修总包进行检测，监理见证
8 | 洁具、五金 |  | 合格证、产品出厂检验报告（详见另一工作表） | 否 |  |  |  | 国标 | 如对产品质量有疑问,按国标要求复检 | 供应商或装修总包进行检测，监理见证
9 | 空调 | 空调 | 合格证、说明书 | 否 |  |  |  | 国标 | 如对产品质量有疑问,按国标要求复检 | 供应商或装修总包进行检测，监理见证
10 | 厨卫 | 抽油烟机 | 合格证、说明书 | 否 |  |  |  | 国标 | 如对产品质量有疑问,按国标要求复检 | 供应商或装修总包进行检测，监理见证
|  | 燃气灶 | 合格证、说明书 | 否 |  |  |  | 国标 | 如对产品质量有疑问,按国标要求复检 | 供应商或装修总包进行检测，监理见证
|  | 消毒柜 | 合格证、说明书 | 否 |  |  |  | 国标 | 如对产品质量有疑问,按国标要求复检 | 供应商或装修总包进行检测，监理见证
11 | 电气元件 | 开关插座 | 合格证 | 否 |  |  |  | 国标 | 如对产品质量有疑问,按国标要求复检 | 供应商或装修总包进行检测，监理见证
|  | 户内电箱 | 合格证 | 否 |  |  |  | 国标 | 如对产品质量有疑问,按国标要求复检 | 供应商或装修总包进行检测，监理见证
12 | 墙地砖 | 瓷质砖 | 产品出厂检验报告（放射性核素限量、尺寸偏差、中心弯曲度、边弯曲度、翘曲度、抗冻性、吸水率、断裂模数、无釉砖耐磨度）；合格证 | 是 | 建筑材料放射性核素限量 | 化学测验 | ULA | A类 | 依据国标对单一批次面积超过200平方米的不同产品、不同批次产品分别进行抽查复验。 | 供应商或装修总包，监理见证 | GB6566-2001《建筑材料放射性核素限量》
|  |  |  | 是 | 边直度 | 物理测试 | ＋0.2% | ±0.1%且≤1.0mm | 以合同为单位，项目现场随机见证抽样送检。 |  | Q/MNLS1-2010 GB/T4100-2006《陶瓷砖》
|  |  |  | 是 | 直角度 | 物理测试 | ＋0.2% | ±0.1%且≤1.0mm
|  |  |  | 是 | 中心弯曲度 | 物理测试 | ＋0.2% | ±0.1%且≤±0.5mm
|  |  |  | 是 | 边弯曲度 | 物理测试 | ＋0.2%
|  |  |  | 是 | 翘曲度 | 物理测试 | ＋0.2%
|  |  |  | 是 | 吸水率 | 物理、化学 | ≤0.3 | 依国标
|  |  |  | 是 | 断裂模数（MPa） | 物理 | 平均值≥35MPa | ≥37
|  | 陶质釉面砖 | 产品出厂检验报告（放射性核素限量、尺寸偏差、中心弯曲度、边弯曲度、翘曲度、抗冻性、吸水率、断裂模数、有釉砖抗釉裂性）；合格证 | 是 | 建筑材料放射性核素限量 | 化学测验 | ULA | A类 | 依据国标对单一批次面积超过200平方米的不同产品、不同批次产品分别进行抽查复验。 | 供应商或装修总包，监理见证 | GB6566-2001 《建筑材料放射性核素限量》
|  |  |  | 是 | 边直度 | 物理测试 | ＋0.3 | ±0.1%且≤1.0mm | 以合同为单位，项目现场随机见证抽样送检。 |  | Q/MNLS1-2010 GB/T4100-2006《陶瓷砖》
|  |  |  | 是 | 直角度 | 物理测试 | ＋0.5 | ±0.1%且≤1.0mm
|  |  |  | 是 | 中心弯曲度 | 物理测试 | -0.2～+0.5 | ±0.1%且≤±0.5mm
|  |  |  | 是 | 边弯曲度 | 物理测试 | ＋0.2%
|  |  |  | 是 | 翘曲度 | 物理测试 | -0.2～+0.5
|  |  |  | 是 | 吸水率 | 物理、化学 | >10 | 10%＜平均值≤18%
|  |  |  | 是 | 断裂模数（MPa） | 物理 | ≥15 | 平均值≥18
13 | 内墙乳胶漆 |  | 合格证、产品出厂检测报告（容器中状态、施工性、涂膜外观、干燥时间、对比率、挥发性有机物含量（VOC）、游离甲醛含量等性能） | 否 |  |  |  | 部分产品高于国标，依照合同要求进行检测 | 对产品质量有疑义时,按国标要求复检 | 供应商或装修总包，监理见证 | GB 50325-2010《民用建筑工程室内环境污染控制规范》；GB/T9756-2009《合成树脂乳液内墙涂料》
14 | 其它 | 胶粘剂 | 说明书、合格证 | 否 |  |  |  | 国标 | 对产品质量有疑义时,按国标要求复检 | 供应商或装修总包，监理见证 | GB 50325-2010《民用建筑工程室内环境污染控制规范》
|  | 石膏线/板 | 说明书、合格证，出厂检测报告（同批次） | 否 |  |  |  | 国标A类

## 卫浴出厂检验报告
类别 | 国标/行业准要求出厂检验项 | 适用万科装修房部品 | 标准依据
花洒 | 外观质量 | 花洒产品 | GBT 23447-2009《卫生洁具 淋浴用花洒》
管螺纹精度
安全性能
表面涂、镀层质量
密封性能
流量
旋转连接性能
手持式花洒防虹吸性能
陶瓷 | 外观质量 | 马桶、手盆 | GB 6952-2005《卫生陶瓷》
最大允许变形
便器用水量
坐便器冲洗功能
浴缸 | 外观 | 亚格力浴缸 | JC-T 779-2000《玻璃纤维增强塑料浴缸》
长度偏差
排水性能
| 公差 | 搪瓷浴缸 | QB-T 2664-2004《搪瓷浴缸》
外观
皱裥深度
变型
龙头 | 外观质量 | 手盆龙头、厨盆龙头 | GB 18145-2003《陶瓷片密封水嘴》
使用性能
流量
水嘴寿命
五金件 | 产品外形完整性 | 毛巾杆、厕纸盒、毛巾环等 | QBT 1560-2006《卫生间附属配件》
镀、涂层表面要求
安装零配件齐全
浴缸拉手安装要求
毛巾环活动部件无卡阻
皂盒要求
手纸架安装要求
产品外形极限偏差
直杆件要求